## Sheet1
Сямыньская компания по производству резиновых и пластиковых изделий Neway Стандарты допуска для деталей, изготовленных методом литья пластмасс (SJT10628-1995)
The tolerance class is divided into 10 classes,and the tolerance value of each class is specified in table 1
таблица 1 мм
Основные размеры | Класс допуска
| 1 | 2 | 3 | 4 | 5 | 6 | 7 | 8 | 9 | 10
Значение допуска
~3 | 0.02 | 0.03 | 0.04 | 0.06 | 0.08 | 0.12 | 0.16 | 0.24 | 0.32 | 0.48
>3~6 | 0.03 | 0.04 | 0.05 | 0.07 | 0.08 | 0.14 | 0.18 | 0.28 | 0.36 | 0.56
>6~10 | 0.03 | 0.04 | 0.06 | 0.08 | 0.1 | 0.16 | 0.2 | 0.32 | 0.4 | 0.64
>10~14 | 0.03 | 0.05 | 0.06 | 0.09 | 0.12 | 0.18 | 0.22 | 0.36 | 0.44 | 0.72
>14~18 | 0.04 | 0.05 | 0.07 | 0.1 | 0.12 | 0.2 | 0.24 | 0.4 | 0.48 | 0.8
>18~24 | 0.04 | 0.06 | 0.08 | 0.11 | 0.14 | 0.22 | 0.28 | 0.44 | 0.56 | 0.88
>24~30 | 0.05 | 0.06 | 0.09 | 0.12 | 0.16 | 0.24 | 0.32 | 0.48 | 0.64 | 0.96
>30~40 | 0.05 | 0.07 | 0.1 | 0.13 | 0.18 | 0.26 | 0.36 | 0.52 | 0.72 | 1
>40~50 | 0.06 | 0.08 | 0.11 | 0.14 | 0.2 | 0.28 | 0.4 | 0.56 | 0.8 | 1.2
>50~65 | 0.06 | 0.09 | 0.12 | 0.16 | 0.22 | 0.32 | 0.46 | 0.64 | 0.92 | 1.4
>65~80 | 0.07 | 0.1 | 0.14 | 0.19 | 0.26 | 0.38 | 0.52 | 0.76 | 1 | 1.6
>80~100 | 0.08 | 0.12 | 0.16 | 0.22 | 0.3 | 0.44 | 0.6 | 0.88 | 1.2 | 1.8
>100~120 | 0.09 | 0.13 | 0.18 | 0.25 | 0.34 | 0.5 | 0.6 | 1 | 1.4 | 2
>120~140 | 0.1 | 0.15 | 0.2 | 0.28 | 0.38 | 0.56 | 0.76 | 1.1 | 1.5 | 2.2
>140~160 | 0.12 | 0.16 | 0.22 | 0.31 | 0.42 | 0.62 | 0.84 | 1.2 | 1.7 | 2.4
>160~180 | 0.13 | 0.18 | 0.24 | 0.34 | 0.46 | 0.68 | 0.92 | 1.4 | 1.8 | 2.7
>180~200 | 0.14 | 0.2 | 0.26 | 0.37 | 0.5 | 0.74 | 1 | 1.5 | 2 | 3
>200~225 | 0.15 | 0.22 | 0.28 | 0.41 | 0.56 | 0.82 | 1.1 | 1.6 | 2.2 | 3.3
>225~250 | 0.16 | 0.24 | 0.3 | 0.45 | 0.62 | 0.9 | 1.2 | 1.8 | 2.4 | 3.6
>250~280 | 0.18 | 0.26 | 0.34 | 0.5 | 0.68 | 1 | 1.3 | 2 | 2.6 | 4
>280~315 | 0.2 | 0.28 | 0.38 | 0.55 | 0.74 | 1.1 | 1.4 | 2.2 | 2.8 | 4.4
>315~355 | 0.22 | 0.3 | 0.42 | 0.6 | 0.82 | 1.2 | 1.6 | 2.4 | 3.2 | 4.8
>355~400 | 0.24 | 0.34 | 0.46 | 0.65 | 0.9 | 1.3 | 1.8 | 2.6 | 3.6 | 5.2
>400~450 | 0.26 | 0.38 | 0.52 | 0.7 | 1 | 1.4 | 2 | 2.8 | 4 | 5.6
>450~500 | 0.3 | 0.42 | 0.6 | 0.8 | 1.1 | 1.6 | 2.2 | 3.2 | 4.4 | 6.4
>500~560 | 0.34 | 0.46 | 0.64 | 0.88 | 1.2 | 1.8 | 2.4 | 3.6 | 4.8 | 7.1
>560~630 | 0.38 | 0.52 | 0.72 | 0.99 | 1.3 | 2 | 2.7 | 3.9 | 5.4 | 7.9
>630~710 | 0.42 | 0.6 | 0.8 | 1.1 | 1.5 | 2.2 | 3 | 4.4 | 6 | 8.8
>710~800 | 0.46 | 0.64 | 0.9 | 1.2 | 1.7 | 2.5 | 3.3 | 4.9 | 6.7 | 9.8
>800~900 | 0.52 | 0.72 | 1 | 1.4 | 1.9 | 2.8 | 3.8 | 5.5 | 7.5 | 10.8
>900~1000 | 0.6 | 0.8 | 1.2 | 1.6 | 2.2 | 3.2 | 4.3 | 6 | 8.5 | 12.8
>1000~2000 | 0.76 | 1 | 1.4 | 1.8 | 2.5 | 3.5 | 5 | 7 | 10 | 14
>1200~1400 | 0.88 | 1.2 | 1.6 | 2.5 | 3 | 4 | 6 | 8 | 11 | 16
>1400~1600 | 1 | 1.4 | 1.8 | 3 | 3.5 | 5 | 7 | 9 | 13 | 18
Примечание: значения допуска в таблице используются для опорного отверстия или несовпадающего отверстия с положительным знаком (+); используются для отрицательного знака опорной оси или несовпадающей оси и положительного знака (±) половины значения несовпадающей длины.